{"text_format":"3","workbook":"xlsx","n_sheets":2,"sheets":["技术参数说明","Sheet2"],"read":"whole","date_system":"1900"}

{"sheet":"技术参数说明","index":0,"n_rows":11,"n_cols":4,"rows_kept":11,"merged":[[0,0,1,0],[0,1,1,1],[0,2,0,3]]}
["序号","产品名称","招标技术要求"]
[null,null,"规格","参数"]
[1,"手动半遮光/全遮光卷帘",null,"1、基本技术标准\n1.1纤维含量(%)：聚酯纤维 100，检测依据：FZ/T 01057.2-2007、FZ/T 01057.3-2007、FZ/T 01057.4-2007，GB/T 2910.24-2009 ；\n1.2透气率(mm/s)：480-490，检测依据：GB/T 5453-1997；\n1.3断裂强力(N)：经向4620-4650，纬向1370-1395，检测依据：GB/T 3923.1-2013；\n1.4断裂伸长率(%)：经向32-35，纬向20-25，检测依据：GB/T 3923.1-2013；\n1.5撕破强力(N)：经向630-645，纬向150-160，检测依据：GB/T 3917.3-2009；\n1.6密度(根/10cm) ：经向：188-195，纬向：55-60，检测依据：GB/T 4668-1995；\n1.7厚度(mm)：0.97-1.0，检测依据：GB/T 3820-1997；1.8单位面积质量(g/㎡) ：735-740，检测依据：GB/T 4669-2008；\n1.9遮光率(%)：96-100，检测依据：FZ/T 62025-2015；\n1.10起球(级) ：≥4，检测依据：GB/T 4802.1-2008；\n1.11醋酸异味成分浓度减少率(%) ：72-75，检测依据：GB/T 33610.2-2017；\n2、阻燃标准;需符合GB 20286-2006内的I级标准及GB/T 17591-2006内的B1级标准\n2.1燃烧性能：阴燃时间：经向：0.0，纬向：0.0；续燃时间：经向：0.0，纬向：0.0；检测依据：GB/T 5455-2014；\n2.2损毁长度（mm）：经向：40-45，纬向：35-40；检测依据：GB/T 5455-2014；\n2.3燃烧滴落物未引起脱脂棉燃烧或阴燃；检测依据：GB/T 5455-2014；\n3、防紫外线标准：需符合GB/T 18830-2009标准\n3.1防紫外线性能：UVA 平均透射比（%）：＜0.1 ；UVB 平均透射比＜0.1；检测依据：GB/T 18830-2009；\n3.2紫外线防护系数的平均值：1980~2100；检测依据：GB/T 18830-2009；\n4、环保标准：符合GB/T18885-2020 生态纺织品技术要求 直接接触皮肤用品标准：\n4.1有机锡化合物(mg/kg)：三丁基锡（TBT）、三苯基锡（TPhT）和其他（单项）：不得检出，检测依据：GB/T 20385.1-2021；\n4.2可萃取重金属含量 (mg/kg) ：锑（Sb）＜2.0；镍（Ni）、砷（As）、铅（Pb）、镉（Cd）、铬（Cr）、六价铬(Cr VI)、钴（Co）、铜（Cu）、汞（Hg）：不得检出；检测依据：GB/T 17593.2-2007、GB/T 17593.3-2006、GB/T 17593.4-2006；\n4.3富马酸二甲酯（DMF）(mg/kg) ：不得检出，检测依据：GB/T 28190-2011；\n5、符合GB/ 18401-2010 A类 国家纺织产品基本安全技术规范的执行标准\n5.1异味 ：无异味，检测依据：GB/T 7573-2009；\n5.2甲醛含量(mg/kg) ：不得检出，检测依据：GB/T 2912.1-2009；\n5.3 pH 值 ：4.0-7.5，检测依据：GB/T 7573-2009；\n5.4耐水色牢度(级) ：变色≥4、沾色≥4，检测依据：GB/T 5713-2013；\n5.5耐唾液色牢度(级) 1#：变色＞4 ，沾色＞4，检测依据：GB/T 18886-2019；\n5.6可分解致癌芳香胺染料(mg/kg)：不得检出，需体现24种明细清单，检测依据：GB/T 17592-2011；\n6、帘布无毛边，厚薄一致，无眩光及刺眼光线，面料平整，无皱折，无色斑，无漏线，整洁，无破损，无污透，裁减平整。\n7、卷帘卷管：外径≥38mm、壁厚≥1.5mm；外观质量：表面无电灼伤、氧化膜脱落等影响使用的缺陷，铝合金符合(GB/T 6892-2015)的标准要求。"]
[2,"医用帘",null,"1、基本技术标准\n1.1纤维含量(%)：100%聚酯纤维，检测依据：FZ/T 01057.2-2007、FZ/T 01057.3-2007、FZ/T 01057.4-2007，GB/T2910.24-2009或最新标准；\n1.2单位面积质量(g/㎡)：248-252，检测依据：GB/T 4669-2008或最新标准；\n1.3厚度(mm)：0.75-0.80，检测依据：GB/T 3820-1997或最新标准；\n1.4透气率(mm/s)：1045-1055，检测依据：GB/T 5453-1997或最新标准；\n1.5接缝强力(N)：440-445，检测依据：GB/T 13773.1-2008或最新标准；\n1.6断裂强力(N)：直向441-448，横向876-883，检测依据：GB/T 3923.1-2013或最新标准；\n1.7起球(级)：≥4，检测依据：GB/T 4802.2-2008或最新标准；\n1.8硫化氢异味成分浓度减少率(%)：7.5-7.9，检测依据：GB/T 33610.2-2017或最新标准；\n1.9醋酸异味成分浓度减少率(%)：88-92，检测依据：GB/T 33610.2-2017或最新标准；\n1.10氨气异味成分浓度减少率(%)：96-100，检测依据：GB/T 33610.2-2017或最新标准；\n1.11耐磨性(次)：≥32000，检测依据：GB/T 21196.2-2007或最新标准；\n1.12氧指数：极限氧指数值：直向36-40、横向36-40，检测依据：GB/T 5454-1997或最新标准；\n2、其他功能性指标应符合以下标准\n2.1静电性能：峰值电压(V)≤-8，半衰期(s)HDT：≤1.2，检测依据：GB/T 12703.1-2021或最新标准；\n2.2易去污性(级)：≥4，检测依据：FZ/T 01118-2012或最新标准；\n2.3遮光率（%）：96-100，检测依据：FZ/T 62025-2015或最新标准；\n2.4大肠杆菌抑菌率(%)：≥97，检测依据：GB/T 20944.3-2008或最新标准；\n2.5金黄色葡萄球菌抑菌率(%)：≥97，检测依据：GB/T 20944.3-2008或最新标准；\n2.6白色念珠菌抑菌率(%)：≥97，检测依据：GB/T 20944.3-2008或最新标准；\n2.7肺炎克雷伯氏菌抑菌率(%)：≥97，检测依据：GB/T 20944.3-2008或最新标准；\n2.8远红外发射率：0.87-1.1，检测依据：GB/T 30127-2013或最新标准；\n2.9远红外辐射温升(℃)：2.1-2.5，检测依据：GB/T 30127-2013或最新标准；\n2.10负离子发生量(个/cm³)：715-725，检测依据：GB/T 30128-2013或最新标准；\n3、影响使用的其他尺寸外观变化需符合以下内容\n3.1水浸尺寸变化率(%) ：直向±0.5，横向±0.5，检测依据：FZ/T 20009-20157；\n3.2汽蒸尺寸变化率(%)：直向±0.5，横向±0.3，检测依据：FZ/T 20021-2012；\n3.3染料迁移性能(级)：沾色≥4，检测依据：GB/T 21294-2014\n3.4耐光色牢度(级)：变色（浅色）≥4，检测依据：GB/T 8427-2019；\n3.5水洗尺寸变化率(%)：直向±0.5，横向±1.0，检测依据：GB/T 8628-2013、GB/T 8629-2001、GB/T 8630-2013；；\n3.6干洗尺寸变化率(%)：直向±0.5，横向±0.5，检测依据：FZ/T 80007.3-2006；\n3.7酚黄变(级)：变色≥4，检测依据：GB/T 29778-2013或最新标准；\n3.8悬垂性(%)：36-38，检测依据：GB/T 23329-2009或最新标准；\n4、符合GB/ 18401-2010 A类 国家纺织产品基本安全技术规范的执行标准\n4.1异味 ：无异味，检测依据：GB/T 7573-2009；\n4.2甲醛含量(mg/kg) ：不得检出，检测依据：GB/T 2912.1-2009；\n4.3pH 值 ：4.0-7.5，检测依据：GB/T 7573-2009；\n4.4耐水色牢度(级) ：变色≥4、沾色≥4，检测依据：GB/T 5713-2013；\n4.5可分解致癌芳香胺染料(mg/kg)：不得检出，需体现24种明细清单，检测依据：GB/T 17592-2011；\n5、窗帘布两边包边3cm，底部包边10cm，顶部预留不少于5cm内止口，加工工艺：布帘打皱须从顶到脚上下一致。按照实际倍比例打皱，韩折调节工艺布头与绑带布帘面料的材质及颜色要一致，不能有布头带裸露在外面。车3公分边，10公分脚。"]
[3,"布帘",null,"1、基本技术标准\n1.1纤维含量(%)：100%聚酯纤维，检测依据：FZ/T 01057.2-2007、FZ/T 01057.3-2007、FZ/T 01057.4-2007，GB/T2910.24-2009或最新标准；\n1.2单位面积质量(g/㎡)：248-252，检测依据：GB/T 4669-2008或最新标准；\n1.3厚度(mm)：0.75-0.80，检测依据：GB/T 3820-1997或最新标准；\n1.4透气率(mm/s)：1045-1055，检测依据：GB/T 5453-1997或最新标准；\n1.5接缝强力(N)：440-445，检测依据：GB/T 13773.1-2008或最新标准；\n1.6断裂强力(N)：直向441-448，横向876-883，检测依据：GB/T 3923.1-2013或最新标准；\n2、阻燃标准;需符合GB/T 17591-2006的标准\n2.1燃烧性能：阴燃时间：直向0.0-0.2，横向0.0-0.2，续燃时间：直向0.0-0.2，横向0.0-0.2；损毁长度（mm）：直向91-95，横向74-98，检测依据：GB/T 5455-2014或最新标准；\n3、符合GB/ 18401-2010 国家纺织产品基本安全技术规范的执行标准\n3.1异味：无异味，检测依据：GB/T 7573-2009或最新标准；\n3.2甲醛含量(mg/kg)：不得检出，检测依据：GB/T 2912.1-2009或最新标准；\n3.3 pH 值：4.0-7.5，检测依据：GB/T 7573-2009或最新标准；\n3.4耐水色牢度(级)：变色≥4、沾色≥4，检测依据：GB/T 5713-2013或最新标准；\n3.5耐干摩擦色牢度(级)：沾色≥4，检测依据：GB/T 3920-2008或最新标准；\n3.6可分解致癌芳香胺染料(mg/kg)：不得检出，需体现24种明细清单，检测依据：GB/T 17592-2011或最新标准；\n4、窗帘布两边包边3cm，底部包边10cm，顶部预留不少于5cm内止口，加工工艺：布帘打皱须从顶到脚上下一致。按照实际倍比例打皱，韩折调节工艺布头与绑带布帘面料的材质及颜色要一致，不能有布头带裸露在外面。车3公分边，10公分脚。"]
[4,"布帘轨道",null,"1、轨道材质：铝合金；符合《一般工业用铝及铝合金挤压型材》；(GB/T 6892-2015)的标准要求，符合《变形铝及铝合金化学成分》；（si）%0.2~0.6，（Fe）%≤0.30,(Cu）%≤0.04，（Mn）%≤0.02，（Mg）%0.45~0.9，(Cr)%≤0.015，（Zn）%≤0.10，（Ti）%≤0.02；(测试方法：GB/T20975.25-2008)\n2、轨道外观质量：不准许有皱纹和腐蚀斑点存在；角度偏差（度）≤0.1、平面间隙（mm）≤0.1、扭拧度（mm）≤0.5、切斜度（度）≤0.1、抗拉强度（Rm）：N/m㎡≥200、规定非比例延伸强度（Rp0.2）：N/m㎡≥180、断后伸长率（A50mm）：％≥11；\n3、轨道规格：宽≥25mm、高≥24mm，壁厚≥1.2mm；轨道滑动流畅，静音效果较好；\n4、轨道封盖：采用原生树脂或不锈钢，能卡在轨道不易脱落；托架：使用没有螺丝的单触托架；\n5、吊环使用符合国家工业规格的SUS304（不锈钢）。\n6、含电动窗帘电机、导轨及安装调测，配遥控器。"]
[5,"全遮光布帘","W1600*D680","1、基本技术标准\n1.1纤维含量(%)：100%聚酯纤维，检测依据：FZ/T 01057.2-2007、FZ/T 01057.3-2007、FZ/T 01057.4-2007，GB/T2910.24-2009或最新标准；\n1.2密度：经向(根/10cm)：1495-1505，纬向(根/10cm)：317-323，检测依据：GB/T 4668-1995或最新标准；\n1.3单位面积质量(g/㎡) ：288-292，检测依据：GB/T 4669-2008或最新标准；\n1.4厚度(mm)：0.50-0.55，检测依据：GB/T 3820-1997或最新标准；\n1.5透气率(mm/s)：146-150，检测依据：GB/T 5453-1997或最新标准；\n1.6接缝强力(N)：287-293，检测依据：GB/T 13773.1-2008或最新标准；\n1.7撕破强力(N)：经向43-47，纬向60-64，检测依据：GB/T 3917.2-2009或最新标准；\n1.8断裂强力(N)：经向1855-1865，纬向1555-1565，检测依据：GB/T 3923.1-2013或最新标准；\n1.9硫化氢异味成分浓度减少率(%)：4.8-5.4，检测依据：GB/T 33610.2-2017或最新标准；\n1.10醋酸异味成分浓度减少率(%)：93-97，检测依据：GB/T 33610.2-2017或最新标准；\n1.11氨气异味成分浓度减少率(%)：72-76，检测依据：GB/T 33610.2-2017或最新标准；\n1.12悬垂性(%)：54-57，检测依据：GB/T 23329-2009或最新标准；\n1.13氧指数：极限氧指数值(%)：经向31-35，纬向31-35，检测依据：GB/T 5454-1997或最新标准；\n1.14总光通量透射比(%)：≤0.2，检测依据：FZ/T 01009-2008或最新标准；\n2、阻燃标准;需符合GB/T 17591-2006的助燃织物标准\n2.1燃烧性能：阴燃时间（s）：经向0.0-0.2，纬向0.0-0.2；续燃时间（s）：经向0.0-0.2，纬向0.0-0.2；损毁长度（mm）：经向57-62，纬向56-60；检测依据：GB/T 5455-2014或最新标准；\n3、防紫外线标准：需符合GB/T 18830-2009标准\n3.1防紫外线性能：UVA 平均透射比（%）：0.03-0.07；UVB 平均透射比（%）：0.03-0.07；紫外线防护系数的平均值：1995-2005，检测依据：GB/T 18830-2009或最新标准；\n4、其他功能性指标应符合以下标准\n4.1静电性能：半衰期(s)HDT≤1.2，检测依据：GB/T 12703.1-2021或最新标准；\n4.2易去污性(级)：≥4，检测依据：FZ/T 01118-2012或最新标准；\n4.3遮光率（%）：97-100，检测依据：FZ/T 62025-2015或最新标准；\n4.4大肠杆菌抑菌率(%)：≥97，检测依据：GB/T 20944.3-2008或最新标准；\n4.5金黄色葡萄球菌抑菌率(%)：≥97，检测依据：GB/T 20944.3-2008或最新标准；\n4.6白色念珠菌抑菌率(%)：≥97，检测依据：GB/T 20944.3-2008或最新标准；\n4.7肺炎克雷伯氏菌抑菌率(%)：≥97，检测依据：GB/T 20944.3-2008或最新标准；\n4.8远红外发射率：0.86-1.0，检测依据：GB/T 30127-2013或最新标准；\n4.9远红外辐射温升(℃)：2.2-2.6，检测依据：GB/T 30127-2013或最新标准；\n5、符合GB/ 18401-2010 A类 国家纺织产品基本安全技术规范的执行标准\n5.1耐水色牢度(级)：变色≥4、沾色≥4，检测依据：GB/T 5713-2013或最新标准；\n5.2耐酸汗渍色牢度(级)：变色≥4、沾色≥4，检测依据：GB/T 3922-2013或最新标准；\n5.3耐碱汗渍色牢度(级)：变色≥4，沾色≥4，检测依据：GB/T 3922-2013或最新标准；\n5.4可分解致癌芳香胺染料(mg/kg)：不得检出，需体现24种明细清单，检测依据：GB/T 17592-2011或最新标准；\n6、窗帘布两边包边3cm，底部包边10cm，顶部预留不少于5cm内止口，加工工艺：布帘打皱须从顶到脚上下一致。按照实际倍比例打皱，韩折调节工艺布头与绑带布帘面料的材质及颜色要一致，不能有布头带裸露在外面。车3公分边，10公分脚。"]
[6,"全遮光布帘导轨","W650*D500*H*900","1、轨道材质：铝合金，符合《一般批发业用铝及铝合金挤压型材》(GB/T 6892-2023)的标准要求；\n2、滑轮：采用原生树脂，静音效果佳，滑动流畅，滑轮负荷范围：1KG/个~10KG/个；\n3、托架：使用没有螺丝的单触托架；轨道封盖：采用原生树脂或不锈钢，能卡在轨道不易脱落；\n4、吊环使用符合国家批发业规格的SUS304（不锈钢）。"]
[7,"防水浴帘",null,"1、材质成分：PEVA。柔软性、防水性较好，无异味，环保无毒，抗撕裂强，不容易出现撕裂破损的情况；颜色丰富多样。\n2、防水等级达到 IPX4 及以上防水等级；防霉等级可达到 1 级或以上；"]
[8,"浴帘导轨（含弧形）","≥65L","1.箱体尺寸：≥55升；\n2.标配150-300孔试管架，双层独立布局，配≥15个冰袋；\n3.箱体材质：医用PP塑料（耐酸碱），PU发泡保温层（厚度≥25mm）；\n4.保温时长：43℃环境中维持0-8℃≥3小时；\n5.标识：含生物安全标签区；\n6.自带温控显示；\n7.箱体自带四个轮子、拉杆；\n8.箱体盖子为单边翻盖设计，带锁扣。"]
[9,"医用帘走珠","18-20L","1、轨道材质：铝合金，符合《一般批发业用铝及铝合金挤压型材》(GB/T 6892-2023)的标准要求；\n2、滑轮：采用原生树脂，静音效果佳，滑动流畅，滑轮负荷范围：1KG/个~10KG/个；\n3、托架：使用没有螺丝的单触托架；轨道封盖：采用原生树脂或不锈钢，能卡在轨道不易脱落；\n4、吊环使用符合国家批发业规格的SUS304（不锈钢）。"]

{"sheet":"Sheet2","index":1,"n_rows":153,"n_cols":4,"rows_kept":153,"merged":[[1,0,32,0],[1,1,32,1],[1,3,32,3],[33,0,73,0],[33,1,73,1],[33,3,73,3],[74,0,100,0],[74,1,100,1],[74,3,100,3],[101,0,106,0],[101,1,106,1],[101,3,106,3],[107,0,142,0],[107,1,142,1],[107,3,142,3],[143,0,146,0],[143,1,146,1],[143,3,146,3],[147,0,148,0],[147,1,148,1],[147,3,148,3],[149,0,152,0],[149,1,152,1],[149,3,152,3]]}
["序号","货物名称","招标技术参数要求","参考图片"]
[1,"手动半遮光/全遮光卷帘","▲1、基本技术标准"]
[null,null,"1.1纤维含量(%)：聚酯纤维 100，检测依据：FZ/T 01057.2-2007、FZ/T 01057.3-2007、FZ/T 01057.4-2007，GB/T 2910.24-2009 ；"]
[null,null,"1.2透气率(mm/s)：480-490，检测依据：GB/T 5453-1997；"]
[null,null,"1.3断裂强力(N)：经向4620-4650，纬向1370-1395，检测依据：GB/T 3923.1-2013；"]
[null,null,"1.4断裂伸长率(%)：经向32-35，纬向20-25，检测依据：GB/T 3923.1-2013；"]
[null,null,"1.5撕破强力(N)：经向630-645，纬向150-160，检测依据：GB/T 3917.3-2009；"]
[null,null,"1.6密度(根/10cm) ：经向：188-195，纬向：55-60，检测依据：GB/T 4668-1995；"]
[null,null,"1.7厚度(mm)：0.97-1.0，检测依据：GB/T 3820-1997；1.8单位面积质量(g/㎡) ：735-740，检测依据：GB/T 4669-2008；"]
[null,null,"1.9遮光率(%)：96-100，检测依据：FZ/T 62025-2015；"]
[null,null,"1.10起球(级) ：≥4，检测依据：GB/T 4802.1-2008；"]
[null,null,"1.11醋酸异味成分浓度减少率(%) ：72-75，检测依据：GB/T 33610.2-2017；"]
[null,null,"2、阻燃标准;需符合GB 20286-2006内的I级标准及GB/T 17591-2006内的B1级标准"]
[null,null,"2.1燃烧性能：阴燃时间：经向：0.0，纬向：0.0；续燃时间：经向：0.0，纬向：0.0；检测依据：GB/T 5455-2014；"]
[null,null,"2.2损毁长度（mm）：经向：40-45，纬向：35-40；检测依据：GB/T 5455-2014；"]
[null,null,"2.3燃烧滴落物未引起脱脂棉燃烧或阴燃；检测依据：GB/T 5455-2014；"]
[null,null,"3、防紫外线标准：需符合GB/T 18830-2009标准"]
[null,null,"3.1防紫外线性能：UVA 平均透射比（%）：＜0.1 ；UVB 平均透射比＜0.1；检测依据：GB/T 18830-2009；"]
[null,null,"3.2紫外线防护系数的平均值：1980~2100；检测依据：GB/T 18830-2009；"]
[null,null,"▲4、环保标准：符合GB/T18885-2020 生态纺织品技术要求 直接接触皮肤用品标准："]
[null,null,"4.1有机锡化合物(mg/kg)：三丁基锡（TBT）、三苯基锡（TPhT）和其他（单项）：不得检出，检测依据：GB/T 20385.1-2021；"]
[null,null,"4.2可萃取重金属含量 (mg/kg) ：锑（Sb）＜2.0；镍（Ni）、砷（As）、铅（Pb）、镉（Cd）、铬（Cr）、六价铬(Cr VI)、钴（Co）、铜（Cu）、汞（Hg）：不得检出；检测依据：GB/T 17593.2-2007、GB/T 17593.3-2006、GB/T 17593.4-2006；"]
[null,null,"4.3富马酸二甲酯（DMF）(mg/kg) ：不得检出，检测依据：GB/T 28190-2011；"]
[null,null,"5、符合GB/ 18401-2010 A类 国家纺织产品基本安全技术规范的执行标准"]
[null,null,"5.1异味 ：无异味，检测依据：GB/T 7573-2009；"]
[null,null,"5.2甲醛含量(mg/kg) ：不得检出，检测依据：GB/T 2912.1-2009；"]
[null,null,"5.3 pH 值 ：4.0-7.5，检测依据：GB/T 7573-2009；"]
[null,null,"5.4耐水色牢度(级) ：变色≥4、沾色≥4，检测依据：GB/T 5713-2013；"]
[null,null,"5.5耐唾液色牢度(级) 1#：变色＞4 ，沾色＞4，检测依据：GB/T 18886-2019；"]
[null,null,"5.6可分解致癌芳香胺染料(mg/kg)：不得检出，需体现24种明细清单，检测依据：GB/T 17592-2011；"]
[null,null,"6、帘布无毛边，厚薄一致，无眩光及刺眼光线，面料平整，无皱折，无色斑，无漏线，整洁，无破损，无污透，裁减平整。"]
[null,null,"7、卷帘卷管：外径≥38mm、壁厚≥1.5mm；外观质量：表面无电灼伤、氧化膜脱落等影响使用的缺陷，铝合金符合(GB/T 6892-2015)的标准要求。"]
[null,null,"（以上▲参数需在同一份检测报告中体现，提供：①2024年1月1日至投标截止日,第三方检测机构出具的具有CMA和CNAS 标识的检测报告扫描件，②国家认证认可监督委员会官网（https://www.cnca.gov.cn/）及检测机构官网的检测报告查询截图，未按要求提供的做负偏离处理。③检测机构满足参数检测范围的检测资质，如检测资质未包含参数检测范围则不得分；如检测资质范围无法判断，则投标人须提供检测机构出具的检测报告不超出机构检测范围的承诺函并加盖投标人公章（格式自拟），否则不得分。）"]
[2,"医用帘","▲1、基本技术标准"]
[null,null,"1.1纤维含量(%)：100%聚酯纤维，检测依据：FZ/T 01057.2-2007、FZ/T 01057.3-2007、FZ/T 01057.4-2007，GB/T2910.24-2009或最新标准；"]
[null,null,"1.2单位面积质量(g/㎡)：248-252，检测依据：GB/T 4669-2008或最新标准；"]
[null,null,"1.3厚度(mm)：0.75-0.80，检测依据：GB/T 3820-1997或最新标准；"]
[null,null,"1.4透气率(mm/s)：1045-1055，检测依据：GB/T 5453-1997或最新标准；"]
[null,null,"1.5接缝强力(N)：440-445，检测依据：GB/T 13773.1-2008或最新标准；"]
[null,null,"1.6断裂强力(N)：直向441-448，横向876-883，检测依据：GB/T 3923.1-2013或最新标准；"]
[null,null,"1.7起球(级)：≥4，检测依据：GB/T 4802.2-2008或最新标准；"]
[null,null,"1.8硫化氢异味成分浓度减少率(%)：7.5-7.9，检测依据：GB/T 33610.2-2017或最新标准；"]
[null,null,"1.9醋酸异味成分浓度减少率(%)：88-92，检测依据：GB/T 33610.2-2017或最新标准；"]
[null,null,"1.10氨气异味成分浓度减少率(%)：96-100，检测依据：GB/T 33610.2-2017或最新标准；"]
[null,null,"1.11耐磨性(次)：≥32000，检测依据：GB/T 21196.2-2007或最新标准；"]
[null,null,"1.12氧指数：极限氧指数值：直向36-40、横向36-40，检测依据：GB/T 5454-1997或最新标准；"]
[null,null,"▲2、其他功能性指标应符合以下标准"]
[null,null,"2.1静电性能：峰值电压(V)≤-8，半衰期(s)HDT：≤1.2，检测依据：GB/T 12703.1-2021或最新标准；"]
[null,null,"2.2易去污性(级)：≥4，检测依据：FZ/T 01118-2012或最新标准；"]
[null,null,"2.3遮光率（%）：96-100，检测依据：FZ/T 62025-2015或最新标准；"]
[null,null,"2.4大肠杆菌抑菌率(%)：≥97，检测依据：GB/T 20944.3-2008或最新标准；"]
[null,null,"2.5金黄色葡萄球菌抑菌率(%)：≥97，检测依据：GB/T 20944.3-2008或最新标准；"]
[null,null,"2.6白色念珠菌抑菌率(%)：≥97，检测依据：GB/T 20944.3-2008或最新标准；"]
[null,null,"2.7肺炎克雷伯氏菌抑菌率(%)：≥97，检测依据：GB/T 20944.3-2008或最新标准；"]
[null,null,"2.8远红外发射率：0.87-1.1，检测依据：GB/T 30127-2013或最新标准；"]
[null,null,"2.9远红外辐射温升(℃)：2.1-2.5，检测依据：GB/T 30127-2013或最新标准；"]
[null,null,"2.10负离子发生量(个/cm³)：715-725，检测依据：GB/T 30128-2013或最新标准；"]
[null,null,"▲3、影响使用的其他尺寸外观变化需符合以下内容"]
[null,null,"3.1水浸尺寸变化率(%) ：直向±0.5，横向±0.5，检测依据：FZ/T 20009-20157；"]
[null,null,"3.2汽蒸尺寸变化率(%)：直向±0.5，横向±0.3，检测依据：FZ/T 20021-2012；"]
[null,null,"3.3染料迁移性能(级)：沾色≥4，检测依据：GB/T 21294-2014"]
[null,null,"3.4耐光色牢度(级)：变色（浅色）≥4，检测依据：GB/T 8427-2019；"]
[null,null,"3.5水洗尺寸变化率(%)：直向±0.5，横向±1.0，检测依据：GB/T 8628-2013、GB/T 8629-2001、GB/T 8630-2013；；"]
[null,null,"3.6干洗尺寸变化率(%)：直向±0.5，横向±0.5，检测依据：FZ/T 80007.3-2006；"]
[null,null,"3.7酚黄变(级)：变色≥4，检测依据：GB/T 29778-2013或最新标准；"]
[null,null,"3.8悬垂性(%)：36-38，检测依据：GB/T 23329-2009或最新标准；"]
[null,null,"4、符合GB/ 18401-2010 A类 国家纺织产品基本安全技术规范的执行标准"]
[null,null,"4.1异味 ：无异味，检测依据：GB/T 7573-2009；"]
[null,null,"4.2甲醛含量(mg/kg) ：不得检出，检测依据：GB/T 2912.1-2009；"]
[null,null,"4.3pH 值 ：4.0-7.5，检测依据：GB/T 7573-2009；"]
[null,null,"4.4耐水色牢度(级) ：变色≥4、沾色≥4，检测依据：GB/T 5713-2013；"]
[null,null,"4.5可分解致癌芳香胺染料(mg/kg)：不得检出，需体现24种明细清单，检测依据：GB/T 17592-2011；"]
[null,null,"5、窗帘布两边包边3cm，底部包边10cm，顶部预留不少于5cm内止口，加工工艺：布帘打皱须从顶到脚上下一致。按照实际倍比例打皱，韩折调节工艺布头与绑带布帘面料的材质及颜色要一致，不能有布头带裸露在外面。车3公分边，10公分脚。"]
[null,null,"（以上▲参数需在同一份检测报告中体现，提供：①2024年1月1日至投标截止日,第三方检测机构出具的具有CMA和CNAS 标识的检测报告扫描件，②国家认证认可监督委员会官网（https://www.cnca.gov.cn/）及检测机构官网的检测报告查询截图，未按要求提供的做负偏离处理，③检测机构满足参数检测范围的检测资质，如检测资质未包含参数检测范围则不得分；如检测资质范围无法判断，则投标人须提供检测机构出具的检测报告不超出机构检测范围的承诺函并加盖投标人公章（格式自拟），否则不得分。）"]
[3,"布帘","1、基本技术标准"]
[null,null,"1.1纤维含量(%)：100%聚酯纤维，检测依据：FZ/T 01057.2-2007、FZ/T 01057.3-2007、FZ/T 01057.4-2007，GB/T2910.24-2009或最新标准；"]
[null,null,"1.2单位面积质量(g/㎡)：248-252，检测依据：GB/T 4669-2008或最新标准；"]
[null,null,"1.3厚度(mm)：0.75-0.80，检测依据：GB/T 3820-1997或最新标准；"]
[null,null,"1.4透气率(mm/s)：1045-1055，检测依据：GB/T 5453-1997或最新标准；"]
[null,null,"1.5接缝强力(N)：440-445，检测依据：GB/T 13773.1-2008或最新标准；"]
[null,null,"1.6断裂强力(N)：直向441-448，横向876-883，检测依据：GB/T 3923.1-2013或最新标准；"]
[]
[null,null,"2、阻燃标准;需符合GB/T 17591-2006的标准"]
[]
[null,null,"2.1燃烧性能：阴燃时间：直向0.0-0.2，横向0.0-0.2，续燃时间：直向0.0-0.2，横向0.0-0.2；损毁长度（mm）：直向91-95，横向74-98，检测依据：GB/T 5455-2014或最新标准；"]
[]
[null,null,"3、符合GB/ 18401-2010 国家纺织产品基本安全技术规范的执行标准"]
[]
[null,null,"3.1异味：无异味，检测依据：GB/T 7573-2009或最新标准；"]
[]
[null,null,"3.2甲醛含量(mg/kg)：不得检出，检测依据：GB/T 2912.1-2009或最新标准；"]
[]
[null,null,"3.3 pH 值：4.0-7.5，检测依据：GB/T 7573-2009或最新标准；"]
[]
[null,null,"3.4耐水色牢度(级)：变色≥4、沾色≥4，检测依据：GB/T 5713-2013或最新标准；"]
[]
[null,null,"3.5耐干摩擦色牢度(级)：沾色≥4，检测依据：GB/T 3920-2008或最新标准；"]
[]
[null,null,"3.6可分解致癌芳香胺染料(mg/kg)：不得检出，需体现24种明细清单，检测依据：GB/T 17592-2011或最新标准；"]
[]
[null,null,"4、窗帘布两边包边3cm，底部包边10cm，顶部预留不少于5cm内止口，加工工艺：布帘打皱须从顶到脚上下一致。按照实际倍比例打皱，韩折调节工艺布头与绑带布帘面料的材质及颜色要一致，不能有布头带裸露在外面。车3公分边，10公分脚。"]
[4,"布帘轨道","1、轨道材质：铝合金；符合《一般工业用铝及铝合金挤压型材》；(GB/T 6892-2015)的标准要求，符合《变形铝及铝合金化学成分》；（si）%0.2~0.6，（Fe）%≤0.30,(Cu）%≤0.04，（Mn）%≤0.02，（Mg）%0.45~0.9，(Cr)%≤0.015，（Zn）%≤0.10，（Ti）%≤0.02；(测试方法：GB/T20975.25-2008)"]
[null,null,"2、轨道外观质量：不准许有皱纹和腐蚀斑点存在；角度偏差（度）≤0.1、平面间隙（mm）≤0.1、扭拧度（mm）≤0.5、切斜度（度）≤0.1、抗拉强度（Rm）：N/m㎡≥200、规定非比例延伸强度（Rp0.2）：N/m㎡≥180、断后伸长率（A50mm）：％≥11；"]
[null,null,"3、轨道规格：宽≥25mm、高≥24mm，壁厚≥1.2mm；轨道滑动流畅，静音效果较好；"]
[null,null,"4、轨道封盖：采用原生树脂或不锈钢，能卡在轨道不易脱落；托架：使用没有螺丝的单触托架；"]
[null,null,"5、吊环使用符合国家工业规格的SUS304（不锈钢）。"]
[null,null,"6、含电动窗帘电机、导轨及安装调测，配遥控器。"]
[5,"全遮光布帘","▲1、基本技术标准"]
[null,null,"1.1纤维含量(%)：100%聚酯纤维，检测依据：FZ/T 01057.2-2007、FZ/T 01057.3-2007、FZ/T 01057.4-2007，GB/T2910.24-2009或最新标准；"]
[null,null,"1.2密度：经向(根/10cm)：1495-1505，纬向(根/10cm)：317-323，检测依据：GB/T 4668-1995或最新标准；"]
[null,null,"1.3单位面积质量(g/㎡) ：288-292，检测依据：GB/T 4669-2008或最新标准；"]
[null,null,"1.4厚度(mm)：0.50-0.55，检测依据：GB/T 3820-1997或最新标准；"]
[null,null,"1.5透气率(mm/s)：146-150，检测依据：GB/T 5453-1997或最新标准；"]
[null,null,"1.6接缝强力(N)：287-293，检测依据：GB/T 13773.1-2008或最新标准；"]
[null,null,"1.7撕破强力(N)：经向43-47，纬向60-64，检测依据：GB/T 3917.2-2009或最新标准；"]
[null,null,"1.8断裂强力(N)：经向1855-1865，纬向1555-1565，检测依据：GB/T 3923.1-2013或最新标准；"]
[null,null,"1.9硫化氢异味成分浓度减少率(%)：4.8-5.4，检测依据：GB/T 33610.2-2017或最新标准；"]
[null,null,"1.10醋酸异味成分浓度减少率(%)：93-97，检测依据：GB/T 33610.2-2017或最新标准；"]
[null,null,"1.11氨气异味成分浓度减少率(%)：72-76，检测依据：GB/T 33610.2-2017或最新标准；"]
[null,null,"1.12悬垂性(%)：54-57，检测依据：GB/T 23329-2009或最新标准；"]
[null,null,"1.13氧指数：极限氧指数值(%)：经向31-35，纬向31-35，检测依据：GB/T 5454-1997或最新标准；"]
[null,null,"1.14总光通量透射比(%)：≤0.2，检测依据：FZ/T 01009-2008或最新标准；"]
[null,null,"2、阻燃标准;需符合GB/T 17591-2006的助燃织物标准"]
[null,null,"2.1燃烧性能：阴燃时间（s）：经向0.0-0.2，纬向0.0-0.2；续燃时间（s）：经向0.0-0.2，纬向0.0-0.2；损毁长度（mm）：经向57-62，纬向56-60；检测依据：GB/T 5455-2014或最新标准；"]
[null,null,"3、防紫外线标准：需符合GB/T 18830-2009标准"]
[null,null,"3.1防紫外线性能：UVA 平均透射比（%）：0.03-0.07；UVB 平均透射比（%）：0.03-0.07；紫外线防护系数的平均值：1995-2005，检测依据：GB/T 18830-2009或最新标准；"]
[null,null,"▲4、其他功能性指标应符合以下标准"]
[null,null,"4.1静电性能：半衰期(s)HDT≤1.2，检测依据：GB/T 12703.1-2021或最新标准；"]
[null,null,"4.2易去污性(级)：≥4，检测依据：FZ/T 01118-2012或最新标准；"]
[null,null,"4.3遮光率（%）：97-100，检测依据：FZ/T 62025-2015或最新标准；"]
[null,null,"4.4大肠杆菌抑菌率(%)：≥97，检测依据：GB/T 20944.3-2008或最新标准；"]
[null,null,"4.5金黄色葡萄球菌抑菌率(%)：≥97，检测依据：GB/T 20944.3-2008或最新标准；"]
[null,null,"4.6白色念珠菌抑菌率(%)：≥97，检测依据：GB/T 20944.3-2008或最新标准；"]
[null,null,"4.7肺炎克雷伯氏菌抑菌率(%)：≥97，检测依据：GB/T 20944.3-2008或最新标准；"]
[null,null,"4.8远红外发射率：0.86-1.0，检测依据：GB/T 30127-2013或最新标准；"]
[null,null,"4.9远红外辐射温升(℃)：2.2-2.6，检测依据：GB/T 30127-2013或最新标准；"]
[null,null,"5、符合GB/ 18401-2010 A类 国家纺织产品基本安全技术规范的执行标准"]
[null,null,"5.1耐水色牢度(级)：变色≥4、沾色≥4，检测依据：GB/T 5713-2013或最新标准；"]
[null,null,"5.2耐酸汗渍色牢度(级)：变色≥4、沾色≥4，检测依据：GB/T 3922-2013或最新标准；"]
[null,null,"5.3耐碱汗渍色牢度(级)：变色≥4，沾色≥4，检测依据：GB/T 3922-2013或最新标准；"]
[null,null,"5.4可分解致癌芳香胺染料(mg/kg)：不得检出，需体现24种明细清单，检测依据：GB/T 17592-2011或最新标准；"]
[null,null,"6、窗帘布两边包边3cm，底部包边10cm，顶部预留不少于5cm内止口，加工工艺：布帘打皱须从顶到脚上下一致。按照实际倍比例打皱，韩折调节工艺布头与绑带布帘面料的材质及颜色要一致，不能有布头带裸露在外面。车3公分边，10公分脚。"]
[null,null,"（以上▲参数需在同一份检测报告中体现，提供：①2024年1月1日至投标截止日,第三方检测机构出具的具有CMA和CNAS 标识的检测报告扫描件，②国家认证认可监督委员会官网（https://www.cnca.gov.cn/）及检测机构官网的检测报告查询截图，未按要求提供的做负偏离处理。③检测机构满足参数检测范围的检测资质，如检测资质未包含参数检测范围则不得分；如检测资质范围无法判断，则投标人须提供检测机构出具的检测报告不超出机构检测范围的承诺函并加盖投标人公章（格式自拟），否则不得分。）"]
[6,"全遮光布帘导轨","1、轨道材质：铝合金，符合《一般批发业用铝及铝合金挤压型材》(GB/T 6892-2023)的标准要求；"]
[null,null,"2、滑轮：采用原生树脂，静音效果佳，滑动流畅，滑轮负荷范围：1KG/个~10KG/个；"]
[null,null,"3、托架：使用没有螺丝的单触托架；轨道封盖：采用原生树脂或不锈钢，能卡在轨道不易脱落；"]
[null,null,"4、吊环使用符合国家批发业规格的SUS304（不锈钢）。"]
[7,"防水浴帘","1、材质成分：PEVA。柔软性、防水性较好，无异味，环保无毒，抗撕裂强，不容易出现撕裂破损的情况；颜色丰富多样。"]
[null,null,"2、防水等级达到 IPX4 及以上防水等级；防霉等级可达到 1 级或以上；"]
[8,"浴帘导轨（含弧形）","1、轨道材质：铝合金，符合《一般批发业用铝及铝合金挤压型材》(GB/T 6892-2023)的标准要求；"]
[null,null,"2、滑轮：采用原生树脂，静音效果佳，滑动流畅，滑轮负荷范围：1KG/个~10KG/个；"]
[null,null,"3、托架：使用没有螺丝的单触托架；轨道封盖：采用原生树脂或不锈钢，能卡在轨道不易脱落；"]
[null,null,"4、吊环使用符合国家批发业规格的SUS304（不锈钢）。"]